## Compresión
Universitat d'Alacant
Universidad de Alicante
| Dpto. de Ingeniería de la Construcción, | [6 empty] | Propiedades mecánicas de las rocas. Ensayos para la determinación de la resistencia. Parte 1: Resistencia a la compresión uniaxial.
Obras Públicas e Infraestructura Urbana
PETICIONARIO
SOLICITANTE ENSAYOS
OBRA
MODALIDAD DE MUESTREO |  | NLT - 148/91
MATERIAL | Roca |  | DATOS COMPLEMENTARIOS DE LA MUESTRA |  |  | S-2 COTA 15,70 a 16,00 metros |  | Humedad en la zona de rotura
FECHA DE REGISTRO | [5 empty] | Muestra alterada |  | t | 573.79
FECHA DE MUESTREO | [7 empty] | t + s + a | 2522.49
CÓDIGO DEL ENSAYO | TÍTULO DE LA NORMA O PROCEDIMIENTO DE ENSAYO | [5 empty] | NÚMERO Y AÑO DE EDICIÓN | t + s | 2482.52
GTL-08 | Propiedades mecánicas de las rocas. Resistencia a la compresión uniaxial. | [5 empty] | UNE 22950-1:90 | s | 1908.73
[8 empty] | a | 39.97
[8 empty] | % humedad | 2.094063
DIMENSIONES DE LA PROBETA |  | Humedad (%) |  | 2.094063 | DESCRIPCIÓN DEL SUELO Y OBSERVACIONES |  |  |  | 6400
Diámetro (cm) | 8.1 | Número de probetas ensay. |  | 1 | Roca de yeso duro y encostrado.
Altura (cm | 16.3 | Densidad seca (gr/cm3) |  | 2.27
Área (cm2) | 51.52997 | Densidad aparent. seca (gr/cm3) |  | 2.32
Volumen (cm3) | 839.9386 | CARGA DE ROTURA (kp) |  | 6400
FORMA DE LA ROTURA
|  |  |  | CARGA DE ROTURA (kp) |  | 6400
|  |  |  | RESISTENCIA A COMP. (kp/cm2) |  | 124.1996