## Granulom. inicial
ANÁLISIS GRANULOMÉTRICO DE SUELOS POR TAMIZADO | [8 empty] | MUESTRA
|  |  | UNE 103.101/95 | [5 empty] | C1-01
Fecha :
Cálculos previos
Tamices |  |  | Retenido |  | Pasa en muestra total |  |  | Muestra total seca aire | 2245.73 | A
ASTM |  | UNE mm | [5 empty] | M > 20 mm, total lav. Y seca | 160.38 | B
Desig. | mm |  | Parcial (gr) | Total (gr) | Total (gr) | Porcentaje |  | M < 20 mm, seca aire ensay. | 1072.71 | C
4" | 101.6 | 100 | 0 | 0 | 2079.43 | 100 |  | M 20-2 mm, lavada y seca | 135.97 | D
3" | 76.2 | 80 | 0 | 0 | 2079.43 | 100 |  | M 20-2 mm, total lav. Y seca | 264.3259 | E
2,5" | 63.5 | 63 | 0 | 0 | 2079.43 | 100 |  | M > 2 mm, lavada y seca | 424.7059 | F
2" | 50.8 | 50 | 0 | 0 | 2079.43 | 100 |  | M < 2 mm, ensay seca aire | 51.42 | G
1,5" | 38.1 | 40 | 91.28 | 91.28 | 1988.15 | 95.61034 |  | M < 2 ensayada y seca | 46.72422 | H | SUMA finos | 15.71
1" | 25.4 | 25 | 35.9 | 35.9 | 1952.25 | 93.8839 |  | M < 2 mm, total y seca | 1654.724 | J | Finos
3/4" | 19.1 | 20 | 33.15 | 33.15 | 1919.1 | 92.28971 |  | Muestra total seca | 2079.43 | K
1/2" | 12.7 | 12.5 | 5.16 | 10.03105 | 1909.069 | 91.80732 |  | Factores de corrección
3/8" | 9.52 | 10 | 2.4 | 4.665604 | 1904.404 | 91.58295
1/4" | 6.35 | 6.3 | 9.42 | 18.3125 | 1886.091 | 90.7023 |  | Humedad higroscópica | 10.05
Nº4 | 4.75 | 5 | 16.46 | 31.99827 | 1854.093 | 89.1635 |  | Factor de corrección (f) | 0.9086779
Nº10 | 2 | 2 | 102.53 | 199.3185 | 1654.774 | 79.57826 |  | Factor de corrección (f1) | 1.944002
Nº30 | 0.59 | 0.63 | 0.42 | 14.87418 | 1639.9 | 78.86296 |  | Factor de corrección (f2) | 35.4147
Nº40 | 0.72 | 0.4 | 5.06 | 179.1984 | 1460.702 | 70.24529
Nº70 | 0.21 | 0.2 | 5.87 | 207.8843 | 1252.817 | 60.24811
Nº200 | 0.074 | 0.08 | 4.36 | 154.4081 | 1098.409 | 52.82261
|  | Fondo | 0 | 0 | 1098.409 | 52.82261
% GRAVA > 2 mm |  |  |  | 20.42174 | % ARENA 2 - 0,08 mm |  | 26.75565 | % FINOS < 0,08 mm
% Bolos > 63 mm |  | % Grava gruesa (63 - 20 mm) |  | 7.710285 | % Arena gruesa (2 - 0,63 mm) |  | 0.7153006 | 52.82261
0 |  | % Grava media (20 - 6,3 mm) |  | 1.587413 | % Arena media (0,63 - 0,2 mm) |  | 18.61485
|  | % Grava fina (6,3 - 2 mm) |  | 11.12405 | % Arena fina (0,2 - 0,08 mm) |  | 7.425501

## Granulometría-Límites
Universitat d'Alacant
Universidad de Alicante
Dpto. de Ingeniería de la Construcción,
Obras Públicas e Infraestructura Urbana
PETICIONARIO
SOLICITANTE ENSAYOS
OBRA
MODALIDAD DE MUESTREO |  | NLT - 148/91
MATERIAL | Suelo |  | DATOS COMPLEMENTARIOS DE LA MUESTRA |  |  | S-2 COTA 3,80 a 4,10 metros
FECHA DE REGISTRO | [5 empty] | Muestra alterada
FECHA DE MUESTREO
ENSAYOS QUE CONTEMPLAN ESTE ACTA | CÓDIGO DEL ENSAYO | TÍTULO DE LA NORMA O PROCEDIMIENTO DE ENSAYO |  |  |  |  | NÚMERO Y AÑO DE EDICIÓN
| GTL-02 | Preparación de muestras para ensayos de suelo |  |  |  |  | UNE 103100:95
| GTL-04 | Análisis granulométrico por tamizado |  |  |  |  | UNE 103101:95
| GTL-05 | Determinación del límite líquido de un suelo por el método del aparato de Casagrande |  |  |  |  | UNE 103103:94
| GTL-06 | Determinación del límite plástico de un sueloMétodo de ensayo Normalizado de clasificación de suelos |  |  |  |  | UNE 103104:93
| GTL-01 | Método de ensayo Normalizado de clasificación de suelos |  |  |  |  | ASTM-D 2487/00
RESULTADOS DE LOS ENSAYOS
GTL-04 (Granulometría)
[6 empty] | Tamices UNE 7050-2:97 (mm) | Pasa muestra total (%)
[6 empty] | 100 | 100
[6 empty] | 80 | 100
[6 empty] | 63 | 100
[6 empty] | 50 | 100
[6 empty] | 40 | 95.61034
[6 empty] | 25 | 93.8839
[6 empty] | 20 | 92.28971
[6 empty] | 12.5 | 91.80732
[6 empty] | 10 | 91.58295
[6 empty] | 6.3 | 90.7023
[6 empty] | 5 | 89.1635
[6 empty] | 2 | 79.57826
[6 empty] | 1.25 | 78.86296
[6 empty] | 0.4 | 70.24529
[6 empty] | 0.16 | 60.24811
[6 empty] | 0.08 | 52.82261
| CÓDIGO DEL ENSAYO | RESULTADO DEL ENSAYO |  |  | Fecha finalización | Resultado
| GTL-05 | Límite Líquido |  |  |  | 28
| GTL-06 | Límite Plástico |  |  |  | 17.7
| GTL-05 GTL-06 | Índice de plasticidad |  |  |  | 10.3
CÓDIGO DEL ENSAYO | RESULTADO DEL ENSAYO |  |  |  | Símbolo de grupo | OBSERVACIONES
GTL-01 | Arcillas de baja plasticidad. |  |  |  | CL
|  |  | % Gravas | % Arenas | % Finos
|  |  | 20.42174 | 26.75565 | 52.82261