## Carga puntual
Universitat d'Alacant
Universidad de Alicante
Dpto. de Ingeniería de la Construcción,
Obras Públicas e Infraestructura Urbana
PETICIONARIO
SOLICITANTE ENSAYOS
OBRA
MODALIDAD DE MUESTREO |  | NLT - 148/91
MATERIAL | Roca |  | DATOS COMPLEMENTARIOS DE LA MUESTRA |  |  | S-2 COTA 15,70 a 16,00 metros
FECHA DE REGISTRO | [5 empty] | Muestra alterada
FECHA DE MUESTREO
CÓDIGO DEL ENSAYO | TÍTULO DE LA NORMA O PROCEDIMIENTO DE ENSAYO | [5 empty] | NÚMERO Y AÑO DE EDICIÓN
GTL-10 | Propiedades mecánicas de las rocas. Ensayos para la determinación de la resistencia. Resistencia a carga puntual | [5 empty] | UNE 22950-5
| Nº Fragmento | 1 | 2 | 3 | 4
| Tipo de ensayo | Diametral | Diametral | Diametral | Axial
| Humedad | 2.89 | 3.16 | 2.65 | 3.32
| D (mm) | 79 | 79 | 79 | 80
| W (mm) | 79 | 79 | 79 | 79
| L (mm) | 40 | 40 | 40 | --
| A (mm2) | 6241 | 6241 | 6241 | 6320
| De2 | 6241 | 6241 | 6241 | 8046.874
| Carga Rot. (KN) | 3.17 | 2.94 | 2.79 | 2.65
| Is (MPa) | 0.5079314 | 0.4710784 | 0.4470437 | 0.3293204
| F (Factor corr.) | 1.228558 | 1.228558 | 1.228558 | 1.300857
| Is(50) (MPa) | 0.6240232 | 0.5787471 | 0.5492192 | 0.4283988
Cálculo del valor medio de Is(50):
Según el apartado 4.3. de la norma UNE 22950-5: Si el número de roturas es significativamente menor de 10,
se eliminan únicamente los valores más alto y más bajo, calculándose la media a partir de los restantes.
|  | Is(50) (MPa) | 0.58 | 0.55 | 0.565